## sheet 1
| 吸光度 Absorbance (a.u.) | [6 empty] | 蛍光強度 Fluorescence intensity (a.u.) |  | 吸光度 Absorbance (a.u.)
波長 wavelength (nm) | フルオレセイン Fluorescenin | ローダミンB Rhodamine B | ナフトール グリーン Naphthol Green | ブロモフェノールブルー Bromophenol Blue | フェノールレッド Phenol Red | フタロシアニン ナトリウム Phthalocyanine Sodium | 波長 wavelength (nm) | フルオレセイン Fluorescenin | ローダミンB Rhodamine B | フルオレセイン Fluorescenin | ローダミンB Rhodamine B
400 | 0.1521 | 0.0898 | 0.9078 | 0.07091 | 0.7812 | 0.8816 | 400 | 0 | 0 | 0.184 | 0.092
401 | 0.1521 | 0.0898 | 0.8927 | 0.06524 | 0.7888 | 0.8723 | 401 | 0 | 0 | 0.186 | 0.093
402 | 0.154 | 0.0898 | 0.87 | 0.06146 | 0.7982 | 0.8613 | 402 | 0 | 0 | 0.187 | 0.092
403 | 0.1559 | 0.08791 | 0.8587 | 0.05957 | 0.8134 | 0.8462 | 403 | 0 | 0 | 0.189 | 0.091
404 | 0.1578 | 0.08791 | 0.8379 | 0.0539 | 0.8247 | 0.8323 | 404 | 0 | 0 | 0.19 | 0.089
405 | 0.1597 | 0.08791 | 0.8228 | 0.05202 | 0.8228 | 0.8277 | 405 | 0 | 0 | 0.192 | 0.089
406 | 0.1616 | 0.08413 | 0.8115 | 0.05013 | 0.8341 | 0.8245 | 406 | 0 | 0 | 0.194 | 0.088
407 | 0.1654 | 0.08413 | 0.7945 | 0.04635 | 0.8417 | 0.8201 | 407 | 0 | 0 | 0.197 | 0.087
408 | 0.1673 | 0.08413 | 0.7831 | 0.04446 | 0.8492 | 0.8191 | 408 | 0 | 0 | 0.201 | 0.087
409 | 0.171 | 0.08413 | 0.7718 | 0.04257 | 0.8549 | 0.8021 | 409 | 0 | 0 | 0.206 | 0.087
410 | 0.1767 | 0.08413 | 0.7623 | 0.04068 | 0.8587 | 0.796 | 410 | 0 | 0 | 0.211 | 0.086
411 | 0.1824 | 0.08413 | 0.7548 | 0.03879 | 0.8644 | 0.79 | 411 | 0 | 0 | 0.216 | 0.086
412 | 0.188 | 0.08224 | 0.7435 | 0.03879 | 0.8681 | 0.7852 | 412 | 0 | 0 | 0.222 | 0.085
413 | 0.1937 | 0.08224 | 0.7378 | 0.03879 | 0.8757 | 0.7806 | 413 | 0 | 0 | 0.229 | 0.085
414 | 0.1994 | 0.08224 | 0.7302 | 0.0369 | 0.8814 | 0.7747 | 414 | 0 | 0 | 0.236 | 0.084
415 | 0.205 | 0.08035 | 0.7227 | 0.0369 | 0.8851 | 0.7688 | 415 | 0 | 0 | 0.243 | 0.084
416 | 0.2107 | 0.08035 | 0.7151 | 0.0369 | 0.8889 | 0.7638 | 416 | 0 | 0 | 0.25 | 0.083
417 | 0.2126 | 0.08035 | 0.7076 | 0.03501 | 0.8908 | 0.7594 | 417 | 0 | 0 | 0.258 | 0.083
418 | 0.222 | 0.08035 | 0.6981 | 0.03501 | 0.8946 | 0.7534 | 418 | 0 | 0 | 0.266 | 0.083
419 | 0.2277 | 0.08035 | 0.6906 | 0.03501 | 0.8965 | 0.7473 | 419 | 0 | 0 | 0.273 | 0.082
420 | 0.2353 | 0.07846 | 0.683 | 0.03312 | 0.8965 | 0.7415 | 420 | 0 | 0 | 0.281 | 0.082
421 | 0.2428 | 0.07846 | 0.6754 | 0.03312 | 0.8984 | 0.7364 | 421 | 0 | 0 | 0.289 | 0.081
422 | 0.2485 | 0.07846 | 0.6717 | 0.03312 | 0.9003 | 0.7307 | 422 | 0 | 0 | 0.297 | 0.08
423 | 0.2542 | 0.07657 | 0.6641 | 0.03312 | 0.9003 | 0.7261 | 423 | 0 | 0 | 0.305 | 0.08
424 | 0.2617 | 0.07657 | 0.6565 | 0.03312 | 0.9003 | 0.72 | 424 | 0 | 0 | 0.313 | 0.079
425 | 0.2674 | 0.07657 | 0.6471 | 0.03312 | 0.8984 | 0.7142 | 425 | 0 | 0 | 0.321 | 0.078
426 | 0.2712 | 0.07657 | 0.6395 | 0.03312 | 0.8984 | 0.7082 | 426 | 0 | 0 | 0.329 | 0.077
427 | 0.2787 | 0.07469 | 0.632 | 0.03501 | 0.8965 | 0.7021 | 427 | 0 | 0 | 0.337 | 0.076
428 | 0.2844 | 0.0728 | 0.6263 | 0.03501 | 0.8946 | 0.6963 | 428 | 0 | 0 | 0.346 | 0.076
429 | 0.2919 | 0.0728 | 0.6188 | 0.03501 | 0.8927 | 0.6902 | 429 | 0 | 0 | 0.354 | 0.075
430 | 0.2995 | 0.0728 | 0.6112 | 0.03501 | 0.8889 | 0.6842 | 430 | 0 | 0 | 0.363 | 0.074
431 | 0.3071 | 0.07091 | 0.6037 | 0.03501 | 0.887 | 0.6782 | 431 | 0 | 0 | 0.372 | 0.073
432 | 0.3165 | 0.07091 | 0.5999 | 0.03501 | 0.8814 | 0.671 | 432 | 0 | 0 | 0.382 | 0.072
433 | 0.3241 | 0.06902 | 0.5942 | 0.03501 | 0.8757 | 0.6651 | 433 | 0 | 0 | 0.393 | 0.072
434 | 0.3316 | 0.06902 | 0.5848 | 0.03501 | 0.87 | 0.6579 | 434 | 0 | 0 | 0.404 | 0.071
435 | 0.3411 | 0.06902 | 0.5791 | 0.0369 | 0.8644 | 0.6518 | 435 | 0 | 0 | 0.416 | 0.07
436 | 0.3486 | 0.06902 | 0.5696 | 0.0369 | 0.8587 | 0.6448 | 436 | 0 | 0 | 0.428 | 0.07
437 | 0.3581 | 0.06713 | 0.5621 | 0.03879 | 0.8511 | 0.6387 | 437 | 0 | 0 | 0.442 | 0.069
438 | 0.3694 | 0.06713 | 0.5545 | 0.03879 | 0.8436 | 0.6315 | 438 | 0 | 0 | 0.455 | 0.069
439 | 0.3826 | 0.06713 | 0.547 | 0.03879 | 0.8398 | 0.6255 | 439 | 0 | 0 | 0.469 | 0.068
440 | 0.394 | 0.06713 | 0.5394 | 0.03879 | 0.8322 | 0.6182 | 440 | 0 | 0 | 0.484 | 0.068
441 | 0.4072 | 0.06713 | 0.5356 | 0.03879 | 0.8209 | 0.6117 | 441 | 0 | 0 | 0.5 | 0.067
442 | 0.4185 | 0.06524 | 0.5281 | 0.04068 | 0.8115 | 0.6043 | 442 | 0 | 0 | 0.515 | 0.067
443 | 0.4317 | 0.06524 | 0.5168 | 0.04068 | 0.802 | 0.5978 | 443 | 0 | 0 | 0.53 | 0.067
444 | 0.445 | 0.06524 | 0.5092 | 0.04068 | 0.7926 | 0.59 | 444 | 0 | 0 | 0.545 | 0.067
445 | 0.4525 | 0.06524 | 0.4997 | 0.04068 | 0.7812 | 0.5832 | 445 | 0 | 0 | 0.56 | 0.068
446 | 0.4639 | 0.06524 | 0.4922 | 0.04068 | 0.7699 | 0.5756 | 446 | 0 | 0 | 0.575 | 0.068
447 | 0.479 | 0.06713 | 0.4809 | 0.04446 | 0.7586 | 0.569 | 447 | 0 | 0 | 0.59 | 0.068
448 | 0.4884 | 0.06713 | 0.4733 | 0.04446 | 0.751 | 0.5607 | 448 | 0 | 0 | 0.603 | 0.069
449 | 0.5016 | 0.06713 | 0.462 | 0.04446 | 0.7397 | 0.5539 | 449 | 0 | 0 | 0.616 | 0.07
450 | 0.5111 | 0.06713 | 0.4525 | 0.04446 | 0.7283 | 0.5466 | 450 | 0 | 0 | 0.628 | 0.07
451 | 0.5205 | 0.06713 | 0.4469 | 0.04446 | 0.7151 | 0.54 | 451 | 0 | 0 | 0.639 | 0.071
452 | 0.5319 | 0.06902 | 0.4355 | 0.04446 | 0.7019 | 0.5322 | 452 | 0 | 0 | 0.65 | 0.072
453 | 0.5394 | 0.06902 | 0.4242 | 0.04635 | 0.6887 | 0.5256 | 453 | 0 | 0 | 0.659 | 0.073
454 | 0.5489 | 0.07091 | 0.4147 | 0.04635 | 0.6773 | 0.5184 | 454 | 0.2 | 0 | 0.668 | 0.074
455 | 0.5526 | 0.07091 | 0.4053 | 0.04635 | 0.6622 | 0.5112 | 455 | 0.4 | 0 | 0.676 | 0.075
456 | 0.5583 | 0.07091 | 0.394 | 0.04635 | 0.649 | 0.5042 | 456 | 0.7 | 0 | 0.684 | 0.076
457 | 0.5678 | 0.0728 | 0.3845 | 0.05013 | 0.6395 | 0.4967 | 457 | 0.9 | 0 | 0.691 | 0.078
458 | 0.5734 | 0.07469 | 0.3732 | 0.05013 | 0.6263 | 0.49 | 458 | 1 | 0 | 0.698 | 0.079
459 | 0.5791 | 0.07469 | 0.3637 | 0.05202 | 0.6112 | 0.483 | 459 | 1.1 | 0 | 0.705 | 0.081
460 | 0.5848 | 0.07657 | 0.3581 | 0.05202 | 0.5961 | 0.4762 | 460 | 1 | 0 | 0.711 | 0.083
461 | 0.5885 | 0.07846 | 0.3486 | 0.05202 | 0.5829 | 0.4695 | 461 | 1 | 0 | 0.717 | 0.085
462 | 0.5942 | 0.08035 | 0.3373 | 0.05202 | 0.564 | 0.4733 | 462 | 1 | 0 | 0.724 | 0.087
463 | 0.5999 | 0.08224 | 0.3278 | 0.0539 | 0.5508 | 0.4654 | 463 | 1 | 0 | 0.73 | 0.089
464 | 0.6018 | 0.08413 | 0.3184 | 0.0539 | 0.5356 | 0.4653 | 464 | 1 | 0 | 0.738 | 0.091
465 | 0.6074 | 0.08791 | 0.3089 | 0.0539 | 0.5186 | 0.4574 | 465 | 1 | 0 | 0.746 | 0.093
466 | 0.615 | 0.08791 | 0.3014 | 0.05579 | 0.5035 | 0.4466 | 466 | 1 | 0 | 0.754 | 0.096
467 | 0.6225 | 0.0898 | 0.2938 | 0.05768 | 0.496 | 0.4363 | 467 | 1 | 0 | 0.763 | 0.098
468 | 0.6282 | 0.09358 | 0.2863 | 0.05768 | 0.4809 | 0.4274 | 468 | 1 | 0 | 0.773 | 0.101
469 | 0.6358 | 0.09547 | 0.2825 | 0.05768 | 0.4639 | 0.4184 | 469 | 1 | 0 | 0.783 | 0.104
470 | 0.6433 | 0.09736 | 0.2749 | 0.05957 | 0.4506 | 0.4079 | 470 | 1 | 0 | 0.795 | 0.107
471 | 0.6509 | 0.1011 | 0.2674 | 0.05957 | 0.4298 | 0.4018 | 471 | 1.1 | 0 | 0.807 | 0.11
472 | 0.6622 | 0.103 | 0.2617 | 0.06146 | 0.4185 | 0.3929 | 472 | 1.2 | 0 | 0.82 | 0.113
473 | 0.6736 | 0.1068 | 0.2542 | 0.06146 | 0.4072 | 0.3844 | 473 | 1.4 | 0 | 0.834 | 0.116
474 | 0.6792 | 0.1087 | 0.2485 | 0.06335 | 0.3958 | 0.3808 | 474 | 1.7 | 0 | 0.848 | 0.119
475 | 0.6887 | 0.1125 | 0.2447 | 0.06335 | 0.3788 | 0.3742 | 475 | 2.1 | 0 | 0.862 | 0.123
476 | 0.7019 | 0.1144 | 0.239 | 0.06524 | 0.3694 | 0.3663 | 476 | 2.5 | 0 | 0.876 | 0.126
477 | 0.7151 | 0.1181 | 0.2353 | 0.06524 | 0.3562 | 0.3598 | 477 | 2.9 | 0 | 0.891 | 0.13
478 | 0.7264 | 0.12 | 0.2315 | 0.06713 | 0.3429 | 0.3526 | 478 | 3.4 | 0 | 0.905 | 0.133
479 | 0.7378 | 0.1238 | 0.2296 | 0.06713 | 0.3297 | 0.3452 | 479 | 4.1 | 0 | 0.919 | 0.137
480 | 0.751 | 0.1276 | 0.2239 | 0.06902 | 0.3165 | 0.3385 | 480 | 5.1 | 0 | 0.931 | 0.141
481 | 0.7623 | 0.1332 | 0.2183 | 0.07091 | 0.3052 | 0.3315 | 481 | 6.6 | 0 | 0.943 | 0.145
482 | 0.7737 | 0.137 | 0.2145 | 0.0728 | 0.2919 | 0.3249 | 482 | 8.6 | 0 | 0.953 | 0.15
483 | 0.7793 | 0.1408 | 0.2126 | 0.0728 | 0.2806 | 0.3179 | 483 | 11.1 | 0 | 0.961 | 0.154
484 | 0.7888 | 0.1446 | 0.2088 | 0.07469 | 0.2674 | 0.3115 | 484 | 14.1 | 0 | 0.966 | 0.159
485 | 0.7963 | 0.1484 | 0.2069 | 0.07657 | 0.256 | 0.3045 | 485 | 18 | 0 | 0.969 | 0.164
486 | 0.8039 | 0.1503 | 0.2031 | 0.07846 | 0.2504 | 0.2984 | 486 | 22.3 | 0 | 0.968 | 0.169
487 | 0.8077 | 0.1559 | 0.2013 | 0.08035 | 0.2409 | 0.2924 | 487 | 27.6 | 0 | 0.964 | 0.174
488 | 0.8115 | 0.1616 | 0.1994 | 0.08035 | 0.2277 | 0.2853 | 488 | 34.2 | 0 | 0.956 | 0.18
489 | 0.8096 | 0.1654 | 0.1956 | 0.08224 | 0.2183 | 0.2792 | 489 | 42.2 | 0 | 0.945 | 0.186
490 | 0.8058 | 0.171 | 0.1937 | 0.08413 | 0.2069 | 0.2733 | 490 | 52.5 | 0 | 0.928 | 0.193
491 | 0.7982 | 0.1767 | 0.188 | 0.08791 | 0.1956 | 0.2674 | 491 | 65.3 | 0 | 0.907 | 0.2
492 | 0.7926 | 0.1843 | 0.1861 | 0.0898 | 0.1899 | 0.2613 | 492 | 79.9 | 0 | 0.884 | 0.206
493 | 0.7793 | 0.1861 | 0.1861 | 0.0898 | 0.1805 | 0.2574 | 493 | 96.9 | 0 | 0.858 | 0.214
494 | 0.7623 | 0.1918 | 0.1824 | 0.09358 | 0.1691 | 0.2519 | 494 | 116.9 | 0 | 0.83 | 0.221
495 | 0.7435 | 0.1994 | 0.1786 | 0.09547 | 0.1654 | 0.2459 | 495 | 139.6 | 0 | 0.801 | 0.228
496 | 0.7227 | 0.2069 | 0.1767 | 0.09736 | 0.1578 | 0.2427 | 496 | 167.6 | 0 | 0.77 | 0.234
497 | 0.7 | 0.2126 | 0.1767 | 0.09924 | 0.1503 | 0.2388 | 497 | 201.5 | 0 | 0.737 | 0.242
498 | 0.6736 | 0.222 | 0.1767 | 0.1011 | 0.1427 | 0.2331 | 498 | 239.7 | 0 | 0.701 | 0.25
499 | 0.649 | 0.2296 | 0.1729 | 0.103 | 0.137 | 0.2285 | 499 | 284.3 | 0 | 0.66 | 0.26
500 | 0.6244 | 0.2353 | 0.171 | 0.1049 | 0.1314 | 0.2228 | 500 | 335.3 | 0 | 0.612 | 0.271
501 | 0.5999 | 0.2409 | 0.1691 | 0.1068 | 0.1238 | 0.2171 | 501 | 390.6 | 0 | 0.559 | 0.285
502 | 0.5791 | 0.2485 | 0.1691 | 0.1087 | 0.1181 | 0.2102 | 502 | 453.3 | 0 | 0.504 | 0.299
503 | 0.5432 | 0.2579 | 0.1654 | 0.1144 | 0.1144 | 0.2032 | 503 | 521.2 | 0 | 0.451 | 0.314
504 | 0.4997 | 0.2712 | 0.1635 | 0.1106 | 0.1049 | 0.1982 | 504 | 590.3 | 0 | 0.404 | 0.328
505 | 0.4525 | 0.2787 | 0.1616 | 0.1162 | 0.1011 | 0.1942 | 505 | 662.1 | 0 | 0.363 | 0.341
506 | 0.4053 | 0.2919 | 0.1597 | 0.12 | 0.09358 | 0.1903 | 506 | 735.9 | 0 | 0.329 | 0.352
507 | 0.3562 | 0.3108 | 0.1578 | 0.1219 | 0.08413 | 0.1866 | 507 | 809.1 | 0 | 0.299 | 0.363
508 | 0.3203 | 0.3241 | 0.1559 | 0.1276 | 0.07657 | 0.1824 | 508 | 880.8 | 0 | 0.27 | 0.373
509 | 0.2901 | 0.3392 | 0.154 | 0.1314 | 0.0728 | 0.1789 | 509 | 948.7 | 0 | 0.244 | 0.384
510 | 0.2655 | 0.3486 | 0.1521 | 0.137 | 0.06902 | 0.1746 | 510 | 1010 | 0 | 0.22 | 0.394
511 | 0.2504 | 0.3599 | 0.1503 | 0.1389 | 0.06524 | 0.1716 | 511 | 1063 | 0 | 0.197 | 0.404
512 | 0.2277 | 0.3713 | 0.1465 | 0.1427 | 0.06146 | 0.1687 | 512 | 1110 | 0 | 0.177 | 0.413
513 | 0.205 | 0.3807 | 0.1503 | 0.1465 | 0.05768 | 0.166 | 513 | 1149 | 0 | 0.16 | 0.422
514 | 0.1824 | 0.3864 | 0.1465 | 0.1503 | 0.05579 | 0.1633 | 514 | 1178 | 0 | 0.143 | 0.43
515 | 0.1597 | 0.3977 | 0.1446 | 0.1521 | 0.05202 | 0.1611 | 515 | 1198 | 0 | 0.128 | 0.438
516 | 0.1503 | 0.4072 | 0.1446 | 0.1578 | 0.04824 | 0.159 | 516 | 1209 | 0 | 0.116 | 0.445
517 | 0.1351 | 0.4166 | 0.1427 | 0.1597 | 0.04257 | 0.1575 | 517 | 1210 | 0 | 0.104 | 0.452
518 | 0.1181 | 0.4242 | 0.1389 | 0.1654 | 0.04068 | 0.156 | 518 | 1203 | 0 | 0.094 | 0.458
519 | 0.1068 | 0.4336 | 0.1389 | 0.1691 | 0.0369 | 0.155 | 519 | 1190 | 0.3 | 0.085 | 0.465
520 | 0.09736 | 0.4412 | 0.137 | 0.1729 | 0.03501 | 0.1543 | 520 | 1172 | 0.7 | 0.077 | 0.471
521 | 0.09169 | 0.4487 | 0.1351 | 0.1786 | 0.03312 | 0.1537 | 521 | 1150 | 1 | 0.07 | 0.478
522 | 0.08035 | 0.4563 | 0.1332 | 0.1843 | 0.02935 | 0.1537 | 522 | 1125 | 1.2 | 0.064 | 0.484
523 | 0.0728 | 0.4582 | 0.1295 | 0.188 | 0.02935 | 0.1537 | 523 | 1099 | 1.2 | 0.058 | 0.492
524 | 0.06524 | 0.4639 | 0.1295 | 0.1937 | 0.02746 | 0.1547 | 524 | 1071 | 1.2 | 0.053 | 0.499
525 | 0.05957 | 0.4695 | 0.1276 | 0.1994 | 0.02557 | 0.1556 | 525 | 1040 | 1.1 | 0.048 | 0.508
526 | 0.0539 | 0.4771 | 0.1257 | 0.2013 | 0.02368 | 0.157 | 526 | 1007 | 1.2 | 0.044 | 0.517
527 | 0.05013 | 0.4846 | 0.1257 | 0.205 | 0.02179 | 0.159 | 527 | 973.6 | 1.5 | 0.04 | 0.528
528 | 0.04446 | 0.4922 | 0.1238 | 0.2107 | 0.0199 | 0.1613 | 528 | 935.4 | 1.8 | 0.037 | 0.54
529 | 0.04068 | 0.4997 | 0.1219 | 0.2183 | 0.01801 | 0.1639 | 529 | 892.1 | 2.1 | 0.034 | 0.553
530 | 0.03879 | 0.5073 | 0.12 | 0.2239 | 0.01612 | 0.1673 | 530 | 847.5 | 2.4 | 0.032 | 0.567
531 | 0.03501 | 0.5168 | 0.12 | 0.2315 | 0.01612 | 0.1709 | 531 | 802.8 | 2.8 | 0.029 | 0.583
532 | 0.03312 | 0.5262 | 0.1181 | 0.2372 | 0.01612 | 0.1758 | 532 | 762 | 3.3 | 0.027 | 0.6
533 | 0.02935 | 0.5338 | 0.1181 | 0.2428 | 0.01423 | 0.1799 | 533 | 726.9 | 4.2 | 0.025 | 0.619
534 | 0.02746 | 0.547 | 0.1162 | 0.2504 | 0.01234 | 0.1857 | 534 | 693.9 | 5.3 | 0.023 | 0.639
535 | 0.02557 | 0.5602 | 0.1162 | 0.2523 | 0.01234 | 0.1908 | 535 | 663 | 6.7 | 0.021 | 0.661
536 | 0.02368 | 0.5753 | 0.1144 | 0.2579 | 0.01045 | 0.1971 | 536 | 634.6 | 8.3 | 0.02 | 0.684
537 | 0.02179 | 0.5923 | 0.1144 | 0.2674 | 0.01045 | 0.2039 | 537 | 607.3 | 10.1 | 0.019 | 0.707
538 | 0.0199 | 0.6112 | 0.1125 | 0.2749 | 0.008564 | 0.211 | 538 | 581.8 | 12 | 0.017 | 0.732
539 | 0.01801 | 0.6301 | 0.1125 | 0.2825 | 0.008564 | 0.2188 | 539 | 558.2 | 14.2 | 0.016 | 0.758
540 | 0.01801 | 0.6509 | 0.1125 | 0.2882 | 0.008564 | 0.2272 | 540 | 535.4 | 16.8 | 0.015 | 0.784
541 | 0.01612 | 0.6717 | 0.1106 | 0.2957 | 0.008564 | 0.2357 | 541 | 514.3 | 19.7 | 0.014 | 0.81
542 | 0.01612 | 0.6868 | 0.1106 | 0.3033 | 0.008564 | 0.2444 | 542 | 495.1 | 23.4 | 0.013 | 0.836
543 | 0.01423 | 0.7113 | 0.1106 | 0.3108 | 0.006675 | 0.2545 | 543 | 476.7 | 27.9 | 0.012 | 0.862
544 | 0.01234 | 0.7359 | 0.1106 | 0.3203 | 0.006675 | 0.2644 | 544 | 459 | 32.6 | 0.012 | 0.887
545 | 0.01234 | 0.7623 | 0.1106 | 0.3241 | 0.006675 | 0.2758 | 545 | 442.4 | 37.8 | 0.011 | 0.91
546 | 0.01045 | 0.7888 | 0.1106 | 0.3316 | 0.006675 | 0.2859 | 546 | 425.9 | 43.5 | 0.01 | 0.932
547 | 0 | 0.8152 | 0.1106 | 0.3392 | 0.006675 | 0.2975 | 547 | 409.9 | 50.1 | 0.009 | 0.952
548 | 0 | 0.8417 | 0.1106 | 0.3486 | 0.002897 | 0.3094 | 548 | 395.1 | 58.1 | 0.009 | 0.969
549 | 0 | 0.8662 | 0.1106 | 0.3562 | 0.002897 | 0.3216 | 549 | 380.7 | 67.5 | 0.008 | 0.983
550 | 0 | 0.8927 | 0.1106 | 0.3637 | 0.004786 | 0.3344 | 550 | 366.8 | 77.9 | 0.008 | 0.993
551 | 0 | 0.9154 | 0.1125 | 0.3713 | 0.004786 | 0.3469 | 551 | 353.6 | 89.5 | 0.007 | 1
552 | 0 | 0.9286 | 0.1125 | 0.3788 | 0.004786 | 0.3599 | 552 | 340.2 | 102.8 | 0.007 | 1.002
553 | 0 | 0.9494 | 0.1125 | 0.3864 | 0.004786 | 0.3728 | 553 | 327.1 | 118 | 0.007 | 0.999
554 | 0 | 0.9702 | 0.1144 | 0.3921 | 0.002897 | 0.386 | 554 | 314.7 | 135.8 | 0.006 | 0.99
555 | 0 | 0.9853 | 0.1144 | 0.4015 | 0.002897 | 0.3987 | 555 | 302.6 | 155.8 | 0.006 | 0.976
556 | 0 | 0.9966 | 0.1162 | 0.4091 | 0.002897 | 0.4113 | 556 | 290.6 | 177.5 | 0.006 | 0.958
557 | 0 | 1.004 | 0.1181 | 0.4166 | 0.002897 | 0.4246 | 557 | 278.9 | 202.3 | 0.005 | 0.935
558 | 0 | 1.008 | 0.1181 | 0.4242 | 0 | 0.4362 | 558 | 266.9 | 230.4 | 0.005 | 0.907
559 | 0 | 1.008 | 0.12 | 0.4317 | 0 | 0.4483 | 559 | 255.1 | 262.3 | 0.005 | 0.875
560 | 0 | 1 | 0.1219 | 0.4412 | 0 | 0.4604 | 560 | 243.9 | 299.9 | 0.005 | 0.839
561 | 0 | 0.9928 | 0.1238 | 0.4487 | 0 | 0.472 | 561 | 232.8 | 342.2 | 0.004 | 0.799
562 | 0 | 0.9796 | 0.1257 | 0.4582 | 0 | 0.4842 | 562 | 221.7 | 387.4 | 0.004 | 0.758
563 | 0 | 0.9607 | 0.1276 | 0.4657 | 0 | 0.4956 | 563 | 210.7 | 437.3 | 0.004 | 0.715
564 | 0 | 0.9343 | 0.1295 | 0.4714 | 0 | 0.5051 | 564 | 199.9 | 493 | 0.004 | 0.671
565 | 0 | 0.904 | 0.1332 | 0.479 | 0 | 0.519 | 565 | 189.6 | 553.2 | 0.004 | 0.626
566 | 0 | 0.87 | 0.1351 | 0.4903 | 0 | 0.5289 | 566 | 179.7 | 616.4 | 0.004 | 0.581
567 | 0 | 0.8341 | 0.1389 | 0.4997 | 0 | 0.5344 | 567 | 170 | 683.4 | 0.004 | 0.537
568 | 0 | 0.7926 | 0.1408 | 0.5092 | 0 | 0.5442 | 568 | 160.4 | 755.3 | 0.004 | 0.495
569 | 0 | 0.751 | 0.1446 | 0.5186 | 0 | 0.5522 | 569 | 151.1 | 830.6 | 0.004 | 0.454
570 | 0 | 0.7076 | 0.1465 | 0.53 | 0 | 0.5613 | 570 | 142.4 | 906.2 | 0.003 | 0.415
571 | 0 | 0.6792 | 0.1503 | 0.5413 | 0 | 0.5692 | 571 | 134.3 | 980.1 | 0.003 | 0.377
572 | 0 | 0.6339 | 0.1521 | 0.5526 | 0 | 0.5776 | 572 | 126.3 | 1051.8 | 0.003 | 0.341
573 | 0 | 0.5848 | 0.1559 | 0.5583 | 0 | 0.5857 | 573 | 118.6 | 1121.8 | 0.003 | 0.308
574 | 0 | 0.5413 | 0.1578 | 0.5678 | 0 | 0.5927 | 574 | 111.6 | 1189.8 | 0.003 | 0.279
575 | 0 | 0.4997 | 0.1635 | 0.5866 | 0 | 0.6005 | 575 | 104.9 | 1251.8 | 0.003 | 0.251
576 | 0 | 0.4582 | 0.1673 | 0.598 | 0 | 0.6082 | 576 | 98.5 | 1306.8 | 0.003 | 0.226
577 | 0 | 0.4185 | 0.171 | 0.6131 | 0 | 0.615 | 577 | 92.5 | 1355.8 | 0.003 | 0.203
578 | 0 | 0.3807 | 0.1748 | 0.6282 | 0 | 0.6219 | 578 | 86.6 | 1396.8 | 0.003 | 0.182
579 | 0 | 0.3448 | 0.1805 | 0.6433 | 0 | 0.6295 | 579 | 81.2 | 1429.8 | 0.003 | 0.163
580 | 0 | 0.3241 | 0.1843 | 0.6603 | 0 | 0.6355 | 580 | 76.3 | 1454.8 | 0.003 | 0.147
581 | 0 | 0.2919 | 0.1899 | 0.6773 | 0 | 0.6427 | 581 | 71.8 | 1468.8 | 0.003 | 0.132
582 | 0 | 0.2636 | 0.1918 | 0.6943 | 0 | 0.6493 | 582 | 67.6 | 1474.8 | 0.003 | 0.119
583 | 0 | 0.2353 | 0.1956 | 0.7057 | 0 | 0.6558 | 583 | 63.6 | 1472.8 | 0.003 | 0.108
584 | 0 | 0.2126 | 0.2031 | 0.7246 | 0 | 0.6624 | 584 | 59.6 | 1461.8 | 0.003 | 0.097
585 | 0 | 0.1937 | 0.2069 | 0.7435 | 0 | 0.669 | 585 | 55.8 | 1442.8 | 0.003 | 0.089
586 | 0 | 0.171 | 0.2126 | 0.7623 | 0 | 0.6753 | 586 | 52.5 | 1414.8 | 0.003 | 0.081
587 | 0 | 0.1521 | 0.2183 | 0.7831 | 0 | 0.6824 | 587 | 49.4 | 1381.8 | 0.003 | 0.075
588 | 0 | 0.137 | 0.2239 | 0.8001 | 0 | 0.6882 | 588 | 46.6 | 1344.8 | 0.003 | 0.069
589 | 0 | 0.1295 | 0.2296 | 0.819 | 0 | 0.6952 | 589 | 44.1 | 1302.8 | 0.003 | 0.064
590 | 0 | 0.1162 | 0.2353 | 0.8379 | 0 | 0.7015 | 590 | 41.6 | 1258.8 | 0.002 | 0.058
591 | 0 | 0.1049 | 0.239 | 0.8549 | 0 | 0.7081 | 591 | 39.1 | 1211.8 | 0.002 | 0.052
592 | 0 | 0.09547 | 0.2447 | 0.8644 | 0 | 0.7147 | 592 | 36.8 | 1161.8 | 0.002 | 0.047
593 | 0 | 0.08602 | 0.2504 | 0.8795 | 0 | 0.7212 | 593 | 34.5 | 1110.8 | 0.002 | 0.043
594 | 0 | 0.07657 | 0.2579 | 0.8946 | 0 | 0.728 | 594 | 32.3 | 1060.8 | 0.002 | 0.04
595 | 0 | 0.07091 | 0.2636 | 0.9078 | 0 | 0.7351 | 595 | 30.5 | 1010.8 | 0.002 | 0.038
596 | 0 | 0.06524 | 0.2712 | 0.9173 | 0 | 0.741 | 596 | 28.8 | 960.5 | 0.002 | 0.037
597 | 0 | 0.06146 | 0.2787 | 0.9267 | 0 | 0.7482 | 597 | 27.1 | 909.9 | 0.002 | 0.036
598 | 0 | 0.05768 | 0.2844 | 0.9305 | 0 | 0.7555 | 598 | 25.5 | 859 | 0.002 | 0.035
599 | 0 | 0.05579 | 0.2919 | 0.9324 | 0 | 0.7614 | 599 | 23.9 | 810.3 | 0.002 | 0.034
600 | 0 | 0.05202 | 0.2938 | 0.9305 | 0 | 0.7678 | 600 | 22.3 | 765 | 0.002 | 0.033
601 | 0 | 0.05013 | 0.3014 | 0.9286 | 0 | 0.7747 | 601 | 21 | 721.9 | 0.002 | 0.032
602 | 0 | 0.04824 | 0.3089 | 0.921 | 0 | 0.7805 | 602 | 19.6 | 681.2 | 0.002 | 0.032
603 | 0 | 0.04446 | 0.3184 | 0.9078 | 0 | 0.7867 | 603 | 18.3 | 642.1 | 0.002 | 0.031
604 | 0 | 0.04446 | 0.3259 | 0.8946 | 0 | 0.7925 | 604 | 17.1 | 603.8 | 0.002 | 0.031
605 | 0 | 0.04068 | 0.3335 | 0.8757 | 0 | 0.7985 | 605 | 16 | 568.1 | 0.002 | 0.03
606 | 0 | 0.03879 | 0.3411 | 0.8549 | 0 | 0.8046 | 606 | 15 | 535.3 | 0.002 | 0.03
607 | 0 | 0.0369 | 0.3486 | 0.8304 | 0 | 0.8103 | 607 | 14.1 | 504.2 | 0.002 | 0.03
608 | 0 | 0.0369 | 0.3581 | 0.8039 | 0 | 0.8142 | 608 | 13.2 | 474.8 | 0.002 | 0.03
609 | 0 | 0.0369 | 0.3656 | 0.7756 | 0 | 0.8199 | 609 | 12.2 | 446.9 | 0.002 | 0.03
610 | 0 | 0.03501 | 0.3694 | 0.7416 | 0 | 0.8242 | 610 | 11.3 | 421.1 | 0.002 | 0.03
611 | 0 | 0.03501 | 0.3788 | 0.7208 | 0 | 0.8289 | 611 | 10.4 | 397.8 | 0.002 | 0.029
612 | 0 | 0.03501 | 0.3864 | 0.6887 | 0 | 0.8327 | 612 | 9.5 | 376.6 | 0.002 | 0.029
613 | 0 | 0.03312 | 0.3958 | 0.6528 | 0 | 0.8363 | 613 | 8.8 | 356.7 | 0.002 | 0.029
614 | 0 | 0.03312 | 0.4034 | 0.6169 | 0 | 0.8399 | 614 | 8.1 | 338.3 | 0.002 | 0.028
615 | 0 | 0.03312 | 0.4128 | 0.581 | 0 | 0.8435 | 615 | 7.6 | 321.6 | 0.002 | 0.028
616 | 0 | 0.03312 | 0.4204 | 0.547 | 0 | 0.8466 | 616 | 7 | 306.2 | 0.002 | 0.028
617 | 0 | 0.03312 | 0.428 | 0.5149 | 0 | 0.8496 | 617 | 6.3 | 291.3 | 0.002 | 0.028
618 | 0 | 0.03312 | 0.4355 | 0.4809 | 0 | 0.8525 | 618 | 5.6 | 276.9 | 0.002 | 0.028
619 | 0 | 0.03312 | 0.4393 | 0.4487 | 0 | 0.8545 | 619 | 5 | 263.6 | 0.002 | 0.028
620 | 0 | 0.03312 | 0.4525 | 0.4298 | 0 | 0.8573 | 620 | 4.6 | 251.5 | 0.002 | 0.028
621 | 0 | 0.03123 | 0.4601 | 0.3958 | 0 | 0.8602 | 621 | 4.3 | 240.1 | 0.002 | 0.028
622 | 0 | 0.03123 | 0.4695 | 0.3675 | 0 | 0.8622 | 622 | 4 | 229.5 | 0.002 | 0.028
623 | 0 | 0.03123 | 0.4771 | 0.3392 | 0 | 0.8649 | 623 | 3.7 | 219.5 | 0.002 | 0.028
624 | 0 | 0.03123 | 0.4884 | 0.3127 | 0 | 0.867 | 624 | 3.4 | 209.7 | 0.002 | 0.028
625 | 0 | 0.03123 | 0.496 | 0.2863 | 0 | 0.8697 | 625 | 3.2 | 200.6 | 0.002 | 0.028
626 | 0 | 0.03123 | 0.5054 | 0.2636 | 0 | 0.8719 | 626 | 3.1 | 192.1 | 0.002 | 0.028
627 | 0 | 0.03123 | 0.513 | 0.2409 | 0 | 0.8744 | 627 | 3 | 183.8 | 0.002 | 0.028
628 | 0 | 0.03123 | 0.5243 | 0.2202 | 0 | 0.8768 | 628 | 2.8 | 175.9 | 0.002 | 0.028
629 | 0 | 0.03123 | 0.5281 | 0.2013 | 0 | 0.879 | 629 | 2.6 | 168.2 | 0.002 | 0.028
630 | 0 | 0.03123 | 0.5375 | 0.1918 | 0 | 0.8821 | 630 | 2.3 | 160.6 | 0.002 | 0.028
631 | 0 | 0.03123 | 0.547 | 0.1748 | 0 | 0.8838 | 631 | 2.1 | 153.3 | 0.002 | 0.028
632 | 0 | 0.03123 | 0.5545 | 0.1578 | 0 | 0.8867 | 632 | 2.1 | 146.4 | 0.002 | 0.028
633 | 0 | 0.03123 | 0.564 | 0.1446 | 0 | 0.8898 | 633 | 2.1 | 139.5 | 0.002 | 0.028
634 | 0 | 0.03123 | 0.5734 | 0.1314 | 0 | 0.892 | 634 | 2.1 | 132.8 | 0.002 | 0.028
635 | 0 | 0.03123 | 0.5829 | 0.1181 | 0 | 0.8944 | 635 | 2 | 126.4 | 0.002 | 0.028
636 | 0 | 0.03123 | 0.5904 | 0.1068 | 0 | 0.8975 | 636 | 1.8 | 120.1 | 0.002 | 0.028
637 | 0 | 0.03123 | 0.5999 | 0.09736 | 0 | 0.9004 | 637 | 1.6 | 113.9 | 0.002 | 0.028
638 | 0 | 0.03123 | 0.6037 | 0.08791 | 0 | 0.9034 | 638 | 1.3 | 108.1 | 0.002 | 0.028
639 | 0 | 0.03123 | 0.6131 | 0.08224 | 0 | 0.9058 | 639 | 1.1 | 102.3 | 0.002 | 0.028
640 | 0 | 0.03123 | 0.6225 | 0.07469 | 0 | 0.9081 | 640 | 1 | 96.8 | 0.002 | 0.027
641 | 0 | 0.03123 | 0.6301 | 0.06902 | 0 | 0.9111 | 641 | 1 | 91.5 | 0.002 | 0.027
642 | 0 | 0.03123 | 0.6395 | 0.06146 | 0 | 0.9128 | 642 | 1 | 86.2 | 0.002 | 0.027
643 | 0 | 0.03123 | 0.6471 | 0.05579 | 0 | 0.9155 | 643 | 1 | 81.2 | 0.002 | 0.027
644 | 0 | 0.03123 | 0.6565 | 0.05013 | 0 | 0.917 | 644 | 1 | 76.5 | 0.002 | 0.027
645 | 0 | 0.03123 | 0.6641 | 0.04446 | 0 | 0.9185 | 645 | 1 | 71.9 | 0.002 | 0.027
646 | 0 | 0.03123 | 0.6717 | 0.03879 | 0 | 0.92 | 646 | 1 | 67.5 | 0.002 | 0.027
647 | 0 | 0.03501 | 0.6792 | 0.03312 | 0 | 0.9209 | 647 | 1 | 63.3 | 0.002 | 0.027
648 | 0 | 0.03123 | 0.683 | 0.03312 | 0 | 0.9209 | 648 | 1 | 59.2 | 0.002 | 0.027
649 | 0 | 0.02935 | 0.6906 | 0.03123 | 0 | 0.9209 | 649 | 1 | 55.1 | 0.002 | 0.027
650 | 0 | 0.02935 | 0.7 | 0.008564 | 0 | 0.9209 | 650 | 1 | 51.2 | 0.002 | 0.027
651 | 0 | 0.02935 | 0.7076 | 0.01045 | 0 | 0.9209 | 651 | 1.1 | 47.4 | 0.002 | 0.027
652 | 0 | 0.03123 | 0.7151 | 0.006675 | 0 | 0.9204 | 652 | 1 | 44 | 0.002 | 0.027
653 | 0 | 0.03123 | 0.7208 | 0.006675 | 0 | 0.919 | 653 | 0.9 | 41 | 0.002 | 0.027
654 | 0 | 0.03123 | 0.7283 | 0.006675 | 0 | 0.9181 | 654 | 0.7 | 38.2 | 0.002 | 0.027
655 | 0 | 0.03123 | 0.7359 | 0.004786 | 0 | 0.916 | 655 | 0.5 | 35.4 | 0.002 | 0.027
656 | 0 | 0.03123 | 0.7416 | 0.001008 | 0 | 0.9145 | 656 | 0.2 | 32.7 | 0.002 | 0.027
657 | 0 | 0.03123 | 0.7453 | 0.001008 | 0 | 0.913 | 657 | 0.1 | 30.4 | 0.002 | 0.027
658 | 0 | 0.03123 | 0.7529 | 0.001008 | 0 | 0.9103 | 658 | 0 | 28.3 | 0.002 | 0.027
659 | 0 | 0.03123 | 0.7586 | 0.001008 | 0 | 0.9082 | 659 | 0 | 26.4 | 0.002 | 0.027
660 | 0 | 0.03123 | 0.7661 | 0.001008 | 0 | 0.9055 | 660 | 0 | 24.5 | 0.002 | 0.027
661 | 0 | 0.03123 | 0.7718 | 0.001008 | 0 | 0.9026 | 661 | 0 | 22.5 | 0.002 | 0.027
662 | 0 | 0.03123 | 0.7775 | 0.004786 | 0 | 0.8996 | 662 | 0 | 20.5 | 0.002 | 0.027
663 | 0 | 0.03123 | 0.7831 | 0.002897 | 0 | 0.8966 | 663 | 0 | 18.7 | 0.002 | 0.027
664 | 0 | 0.03123 | 0.7888 | 0.002897 | 0 | 0.8937 | 664 | 0 | 17.2 | 0.002 | 0.027
665 | 0 | 0.03123 | 0.7945 | 0.002897 | 0 | 0.8907 | 665 | 0 | 15.7 | 0.002 | 0.027
666 | 0 | 0.03123 | 0.7963 | 0.001008 | 0 | 0.887 | 666 | 0 | 14.3 | 0.002 | 0.027
667 | 0 | 0.03123 | 0.802 | 0.001008 | 0 | 0.8835 | 667 | 0 | 12.9 | 0.002 | 0.027
668 | 0 | 0.02935 | 0.8077 | 0.001008 | 0 | 0.8804 | 668 | 0 | 11.6 | 0.002 | 0.027
669 | 0 | 0.02935 | 0.8134 | 0.001008 | 0 | 0.8775 | 669 | 0 | 10.4 | 0.002 | 0.027
670 | 0 | 0.02935 | 0.8171 | 0.001008 | 0 | 0.8745 | 670 | 0 | 9.4 | 0.002 | 0.027
671 | 0 | 0.02935 | 0.8209 | 0.001008 | 0 | 0.8719 | 671 | 0 | 8.3 | 0.002 | 0.027
672 | 0 | 0.02935 | 0.8266 | 0.001008 | 0 | 0.8699 | 672 | 0 | 7.3 | 0.002 | 0.027
673 | 0 | 0.02935 | 0.8322 | 0.001008 | 0 | 0.8681 | 673 | 0 | 6.5 | 0.002 | 0.027
674 | 0 | 0.02935 | 0.836 | 0.001008 | 0 | 0.8656 | 674 | 0 | 5.7 | 0.002 | 0.027
675 | 0 | 0.02935 | 0.8398 | 0.001008 | 0 | 0.8654 | 675 | 0 | 5 | 0.002 | 0.027
676 | 0 | 0.02935 | 0.8417 | 0.001008 | 0 | 0.8642 | 676 | 0 | 4.3 | 0.002 | 0.027
677 | 0 | 0.02935 | 0.8455 | 0.001008 | 0 | 0.8642 | 677 | 0 | 3.6 | 0.002 | 0.027
678 | 0 | 0.02935 | 0.8492 | 0.001008 | 0 | 0.8644 | 678 | 0 | 3 | 0.002 | 0.027
679 | 0 | 0.02935 | 0.8549 | 0.001008 | 0 | 0.8655 | 679 | 0 | 2.6 | 0.002 | 0.027
680 | 0 | 0.02935 | 0.8587 | 0.001008 | 0 | 0.8668 | 680 | 0 | 2.4 | 0.002 | 0.027
681 | 0 | 0.02935 | 0.8606 | 0.001008 | 0 | 0.8683 | 681 | 0 | 2.3 | 0.002 | 0.027
682 | 0 | 0.02935 | 0.8644 | 0.001008 | 0 | 0.871 | 682 | 0 | 2.1 | 0.002 | 0.026
683 | 0 | 0.02935 | 0.87 | 0.001008 | 0 | 0.8738 | 683 | 0 | 1.9 | 0.002 | 0.026
684 | 0 | 0.02935 | 0.87 | 0.001008 | 0 | 0.8766 | 684 | 0 | 1.5 | 0.001 | 0.026
685 | 0 | 0.02935 | 0.8738 | 0.001008 | 0 | 0.8799 | 685 | 0 | 1.3 | 0.001 | 0.025
686 | 0 | 0.02935 | 0.8776 | 0.001008 | 0 | 0.8834 | 686 | 0 | 1.2 | 0.001 | 0.025
687 | 0 | 0.02935 | 0.8814 | 0.001008 | 0 | 0.8873 | 687 | 0 | 1.2 | 0.001 | 0.025
688 | 0 | 0.02935 | 0.8851 | 0.001008 | 0 | 0.8907 | 688 | 0 | 1.2 | 0.001 | 0.025
689 | 0 | 0.02935 | 0.887 | 0.001008 | 0 | 0.8949 | 689 | 0 | 1.1 | 0.001 | 0.025
690 | 0 | 0.02935 | 0.8908 | 0.001008 | 0 | 0.8997 | 690 | 0 | 0.9 | 0.001 | 0.025
691 | 0 | 0.02935 | 0.8927 | 0.001008 | 0 | 0.9035 | 691 | 0 | 0.6 | 0.001 | 0.025
692 | 0 | 0.02935 | 0.8965 | 0.001008 | 0 | 0.9077 | 692 | 0 | 0.3 | 0.001 | 0.025
693 | 0 | 0.02935 | 0.8984 | 0.001008 | 0 | 0.9131 | 693 | 0 | 0.1 | 0.001 | 0.025
694 | 0 | 0.02935 | 0.9021 | 0.001008 | 0 | 0.9163 | 694 | 0 | 0 | 0.001 | 0.025
695 | 0 | 0.02935 | 0.904 | 0.001008 | 0 | 0.9224 | 695 | 0 | 0 | 0.001 | 0.025
696 | 0 | 0.02935 | 0.9059 | 0.001008 | 0 | 0.9259 | 696 | 0 | 0 | 0.001 | 0.025
697 | 0 | 0.02935 | 0.9097 | 0.001008 | 0 | 0.9317 | 697 | 0 | 0 | 0.001 | 0.025
698 | 0 | 0.02935 | 0.9116 | 0.001008 | 0 | 0.9368 | 698 | 0 | 0 | 0.001 | 0.025
699 | 0 | 0.02935 | 0.9135 | 0.001008 | 0 | 0.9116 | 699 | 0 | 0 | 0.001 | 0.025
700 | 0 | 0.02935 | 0.9154 | 0.001008 | 0 | 0.9154 | 700 | 0 | 0 | 0.001 | 0.025